## 远光辅助光导
|  | 模具式样书 Mold Quotation Specification | [5 empty] | 文件编号 Doc.NO. |  |  | 4-SJ-074
[8 empty] | 版本 Version |  |  | V1.0
项目名称 Project Name |  | 产品名称 Lamp Name | 注塑周期 Cycle Time
P06前照灯 |  | 远光辅助光导
产品和模具信息 Part and Mold Information
材料 Material |  | 缩水率‰ Shrinkage | 产品表面处理 Part Treatment
PC LED2245 000000 （无色透明；科思创） |  | 6 ‰ | 无
模具类型 Mold Type |  | 腔数 Cavity Number | 模具寿命 Mold Guarantee
单色模 |  | L+R | 30 万
模架 Frame | 表面处理 Treatment Type | 定模侧 Fixed Side | 动模侧 Moving Side
定模镶嵌 | 抛光 Polish | 3 mic.diam | 3 mic.diam
动模镶嵌 | 皮纹 Graining | 是 | 否
模具尺寸Mold Size （操非X高度X厚度）MM |  | 模具重量(T) Mold Weight | 注塑机 Injection Machine
钢料 Steel | 部件 Component | 动模仁 Moving side core | 定模仁 Fixed side core | 定模板 A plate | 动模板 B plate | 顶针板 Eject plate |  | 其它模板 Others | 浇口镶件 Gate Insert |  | 斜顶/直顶 Angle Lifter | 滑块/内抽 Slider | PC
| 钢材牌号 Steel Name | 2343 ESR | 2343 ESR | S50C | S50C | P20 |  | S50C | 2343 ESR |  | 2343 ESR | 2343 ESR | PMMA
| 硬度 hardness | 48-50 HRC | 48-50 HRC |  |  | 28-32 HRC |  |  | 48-50 HRC |  | 48-50 HRC | 48-50 HRC
| 钢料品牌 Brand | 宝钢/宝钢凌力 SW2343ESR-L | 宝钢/宝钢凌力 SW2343ESR-L | 不指定 | 不指定 | 不指定 |  | 不指定 | 不指定 |  | 宝钢/宝钢凌力 SW2343ESR-L | 宝钢/宝钢凌力 SW2343ESR-L | PC+PC
热流道 Hot System | 热流道品牌 Hot System Brand |  | 恒道 | 封胶方式 Valve Type | 阀针 |  |  | 顶出 Ejection | 顶出形式 Eject Type |  |  | 机械 | ABS+PC
| 驱动方式 Drive Type |  | 气动 | [5 empty] | 复位方式 Return Type |  |  | 弹簧复位 | ABS
进浇 Injection | 流道类型 Runner Type |  | 热流道 | 浇口类型 Gate type | 潜浇口 |  |  |  | 行程开关 Limit Switch |  |  | 施耐德 | PP CN 4030
模具加热 Heating | 加热方式 Type | 左右独立 Independent L/R | 热流道 Hot System | 内抽/斜顶/滑块 Inner slider/Angle lifter/Slider |  | 辅件品牌 Assistant Brand |  | 顶针/司筒 Eject pin/Sleeve pin |  | 油缸 Oil Cylinder |  | 水接头 Connector | ATX 200
| 水 | 是 | 是 | 是 |  |  |  | 盘起（SKD61) |  | 君帆 |  | 盘起 | BMC
模具备件 Mold Spare Part |  | 备件名称 Spare part Name | 薄插穿镶件 Weak shut-off insert |  | 斜导柱 Angel Pin |  | 弹簧 Spring |  |  | 司筒/针 Sleeve/Pin |  | 顶针 Eject Pin | PE +EPDM MD 10
|  | 数量 Number | 100%备件 |  | 100%备件 |  | 100%备件 |  |  | 每种型号1套 |  | 每种型号1根 | PE +EPDM MD 15
注塑机信息 Injection Machine Information |  | 最大锁模力 Max-Clamping force | 320 T | 格林柱间距（宽*高） Space Between Tie Bars (Hor * Ver) | XX mm |  |  | 开模行程 Open Stroke |  |  | XX mm |  | BMC
|  | 喷嘴球径 Nozzle Sphere Diameter | XX mm | 喷嘴孔径 Nozzle Diameter | XX mm |  |  | 容模厚度 Min&Max Mold Thickness |  |  | 40 mm |  | BMC
|  | 模具吊装角度 Mold Lifting Angle | -2° -> -4° | 模具安装 Mold Clamping | 液压码模 | [7 empty] | BMC
测量&分析&加工跟踪&试模要求（Measurement & analysis & manufacture tracking & Tryout requirement） | [12 empty] | ATX 200
1.所用动定模芯、模架、滑块及斜顶等重要部件钢材必须提供原厂材质证明 The original material certification must be provided for all the mold plates and important components steel 2.T0前按时提供相关模具加工检测报告 Related inspection reports must be provided before T0 in tooling supplier site 3.每周提供至少1次模具加工进度报告（带图片） Mold manufacture plan & report one times at least per week (with picture) 4.关于T0、预验收，模厂需按时进行。未经朗恩斯同意，不按期进行，视为失败. The T0&Pre-acceptance must be done on time.The result is failture if delay without confirmed by lance. | [12 empty] | BMC
报价要求（Quotation Requirement）
1.我方定义的模具材质、热流道品牌及是否使用热流道不能变更. The definited mold steel & hot system brand & whether use hot system can't be changed 2.此报价包含模具备件 This quotation include mold spare parts | [12 empty] | PE +EPDM TD
PE MD 20
编制Organization： 审核Review： 批准Approval： 日期Date： | [12 empty] | PBT-ASA-GF20
保存年限：至少15年
产品信息&要求
Part information & requiremenrt
1.花纹面光洁，无划伤、水丝、斑点、缺料、熔接线等注塑缺陷，具体参照《外观检查基准》；
2.模具抛光范围进行镜面抛光，表面粗糙度 Ra≤0.05（客户如有具体粗糙度要求按照客户要求），具体区域见图纸，未标注范围以朗恩思认可为准；
3.顶杆痕迹，分型面上的毛刺处理后的痕迹不得超过 0.1mm，模具抛光范围不得设置顶杆；可见区域不得有顶块、滑块线、浇口等影响点灯效果的特征；
4.注塑时要求不能使用脱模剂，产品表面无油迹；
5.光学花纹要求详见图纸标注，花纹区域模具凹角不得超过 R0.1，模具凸角不允许倒角，未注圆角以 3D 数模为准；
6.产品长宽高38*57*35mm.
7.产品机械手取件.

## Parameter
定模原身 | 动模原身 | 1 | 定模原身 | 2 mic.diam | S50C | 28-32 HRC |  | 路奇霓/SIJ /HF/芬可乐/ 一胜百/葛利玆 | MOLDMASTER | 阀针 | 气动 |  | 潜浇口 | 机械 | 弹簧复位 | 水 | 是
定模镶嵌 | 动模镶嵌 | 1X2 | 定模镶嵌 | 3 mic.diam | P20 | 33-38 HRC | 上汽 | 路奇霓/SIJ /芬可乐/一胜百/葛利玆/ 布德鲁斯/蒂森克虏伯 | HRS | 无阀针，带鱼雷嘴 | 油动 | 冷流道 | 侧浇口 | 油缸 | 油缸复位 | 油 | 否
|  | 1X4 |  | 6 mic.diam | 2738HH | 38-42 HRC | 蔚来（NIO) (外观要求钢材） | SIJ/芬可乐/ 一胜百/HF/ 萨尔/布德鲁斯 | 恒道 | 无阀针，无鱼雷嘴 | 电动 | 热流道 | 扇形浇口 |  | 强制复位 |  | NA
|  | 1L+1R |  | 1200 paper | 2343 ESR | 46-48 HRC |  | 宝钢/东北特钢/ 天工 | YUDO | NA | NA | 热流道+冷流道 | 点浇口（热嘴）
|  | 2L+2R | 动模原身 | 800 paper | XPM | 48-50 HRC | 上汽 | 宝钢/宝钢凌力 SW2343ESR-L | 德合鑫 |  |  |  | 点浇口（三板模）
|  | L1+L2+R1+R2 (2个产品做1套模具） | 动模镶嵌 | 600 paper | NAK80 |  | 上汽 （2738HH) | 宝钢/宝钢凌力 | NA
|  |  |  | 400 paper | 718HH |  | 蔚来（NIO) (2738HH) | 宝钢/东北特钢
[5 empty] | H13 |  |  | 不指定
NA
小米钢材品牌无要求

## Version
文件修改履历表
更改人 | 更改项 | 日期 | 确认人 | 更改后的版本

## Sheet1 (hidden)
是否换款 | 材料 | 收缩率 | 表面处理 | 模具寿命 | 腔数 | 模具类型 | 单色或多色 | 注塑机 | 模架 | 模架品牌 | 动定模方式 | 表面要求 | 钢料 | 硬度 | 材料供应商
高低配 | PC | 0 | 注塑透明 | 2万 | 1+1 | 热塑性 | 单色 | 富强鑫1420T | 标准 | 龙记 | 定模镶嵌动模原身 | 3 mic.diam | 1.2343 ESR\XPM ESR | 46/48Hrc\38/42Hrc | 路奇霓/一胜百/As（斯堪纳）/SIJ/萨尔/芬可乐
无 | PP CN 4030 | 4‰ | 注塑不透明 | 10万 | 1L+1R | 热固性 | 双色 | 恩格1300T | 非标 |  | 定模镶嵌动模镶嵌 | 4 mic.diam | 1.2343 ESR | 46/48Hrc | 宝武特冶/抚顺特钢/天工
| PMMA | 5‰ | 免底漆镀铝 | 20万 | 2+2 |  | 二工位三色 | 恩格-1700T |  |  | 定模原身动模原身 | 400 stone | 1.2738 | 32/36Hrc | 路奇霓/As（斯堪纳）/SIJ/萨尔/芬可乐
| PC+ABS | 6‰ | 硬化漆 | 30万 | 2L+2R |  | 三工位三色 | 海天1400T |  |  |  | 600 paper | P20 | 28/32Hrc
| PBT | 7‰ | 硬化漆+防雾涂层 |  | 3+3 |  | 双层注塑 | 海天1200T |  |  |  | 800 paper | S50C | 44/46Hrc
| PBT 3730G | 10‰ | 喷漆镀铝 |  | 3L+3R |  |  | 海天1000T |  |  |  | 1200 paper | S136 | 48/52Hrc
| PC-HT | 17‰ |  |  | 1出1 |  |  | JSW1300T |  |  |  |  | XPM ESR | 38/42Hrc
| PEI |  |  |  | 1出2 |  |  | JSW1350T
| TPE | [6 empty] | 250T
| PP P184CC | [6 empty] | 350T
| POM | [6 empty] | 450T
520T
600T
750T
850T
腐蚀/皮纹 | 流道类型 | 热流道品牌 | 浇口形式 | 点数 | 针阀运动 | 顶出形式 | 复位方式 | 行程开关 | 顶杆类型 | 加热方式 | 喉箍 | 隔水片/堵头/水管品牌 | 选择
是 | 冷流道 | MOLDMASTER | 点浇口 | 1个点 | 无针阀 | 机械 | 弹簧复位 | 正泰 | 顶块/司筒 | 水温 | ABA | HASCO | 是
否 | 热流道 | HRS | 潜浇口 | 2个点 | 带针阀/气缸 | 油缸 | 强制复位 |  | 圆顶针/司筒 | 油温 |  | 普通 | 否
|  | YUDO | 侧浇口 | 3个点 | 带针阀/油缸 |  | 油缸复位 |  | 圆顶针 | 加热棒 |  | MISUMI
|  | MOLDMASTER\HRS | 扇形浇口 | 4个点 |  |  |  |  | 直顶块 |  |  | STAUBLI
|  |  | 点浇口+侧浇口 | 5个点 |  |  |  |  | 斜顶 |  |  | PUNCH
|  |  |  | 6个点 | [7 empty] | 杭州中策
|  |  |  | 7个点 | [7 empty] | PARKER
|  |  |  | 8个点 | [7 empty] | KZD-03
|  |  |  | 9个点 | [7 empty] | HASCO MISUMI
10个点
11个点
12个点