## 成品 特性
成品特殊特性清单
客户名称 | 雷诺 | 项目名称 | RG4F1 GEA |  | 编制 |  | 会签 | 审核
零件名称 | SPOILER-FR LH WH SHIELD气坝前左(PHEV/HEV) | 零件号 | CP260610001 |  |  |  | AQE： | 质量经理：
图纸号 | CP260610001 | 提交日期 | 2026.6 |  |  |  | SIE： | SIE经理：
[7 empty] | 项目工程师： | 项目经理：
序号 | 特性特性 | 特性类别 | 项目件标准（写明公差） | 测试设备、工具 | 量产件标准（写明公差） | 测试数量 | 特性来源 | 备注
1 | 安装定位尺寸 / 外形尺寸 | 关键尺寸 | 图纸标注 XYZ 尺寸，装配公差 ±1.0mm | 三坐标 / 卡尺 | 同项目件 | 年检 | 图纸 | 衣帽架装配限位定位 |  | 全检
2 | 橡胶硬度 | 重要特性 | 符合图纸橡胶硬度要求（邵氏 A） | 橡胶硬度计 | 同项目件 | 每批次巡检 5pcs | 图纸 | 缓冲限位性能 |  | 巡检
3 | 压缩永久变形 | 重要特性 | 高低温老化后压缩变形≤标准值 | 压缩变形测试仪 | 同项目件 | 每批次 3pcs | DVP | 耐久缓冲性能 |  | 抽检
4 | 外观 | 重要特性 | 无缺料、毛边、裂纹、气泡、色差、变形；无尖锐边角 | 目视 / 光源箱 | 同项目件 | 每批次巡检 3pcs | 图纸 + DVP | 橡胶件外观验收 |  | 全检
5 | 阻燃性能 | 安全 / 法规 | FMVSS 302：燃烧速度≤100mm/min，60s 内熄灭，损毁≤51mm | 阻燃测试仪 | 同项目件 | 每批次 3pcs | DVP | 车内防火强制 | 由金榕完成实验，深远提供冗余的样件 | 抽检
6 | 耐高低温性能 | 重要特性 | -40℃~90℃循环后无开裂、硬化、软化、变形 | 高低温试验箱 | 同项目件 | 每批次 3pcs | DVP | 环境适配 |  | 抽检
7 | 气候交变性能 | 重要特性 | 尺寸变化 - 1.0%~+1.0%，无老化、开裂、分层 | 高低温交变箱 | 同项目件 | 每批次 3pcs | DVP | 冷热循环耐久 |  | 抽检
8 | 限位装配力 | 重要特性 | 装配无松动、过紧，限位卡接可靠 | 推力计 | 同项目件 | 每批次 5pcs | DVP | 装配固定可靠 |  | 抽检
9 | 雾化性能 | 法规 | DIN75201-A：90℃雾度≥90%，无沉积 / 滴落 | 雾化测试仪 | 同项目件 | 每批次 3pcs | DVP | 内饰防起雾 |  | 抽检
10 | 气味等级 | 法规 | VDA 270@65℃：≤3.5 级 | 气味评估箱 | 同项目件 | 每批次 3pcs | DVP | 车内环保无异味 |  | 抽检
11 | VOC 排放 | 法规 | ISO12219-9 500L 袋法，满足内饰限值 | VOC 检测仪 | 同项目件 | 每批次 1pcs | DVP | 车内环保强制 |  | 抽检
12 | 禁限用物质 | 法规 | EU2011/65+GADSL，重金属 / 增塑剂达标 | 成分分析仪 | 同项目件 | 每批次 1pcs | DVP | 全球法规合规 |  | 抽检
13 | 零件标识 | 重要特性 | 刻印 / 模刻标识，清晰完整 | 目视 | 同项目件 | 全检 100% | 图纸 | 产品追溯 |  | 全检
14 | 装配配合 | 重要特性 | 与轮罩装配无松动、脱落 | 工装 / 卡尺 | 同项目件 | 每批次巡检 3pcs | 图纸 | 装车匹配 | 每批次巡检 3pcs | 抽检
更新履历
更新日期 | 更新内容 |  |  |  |  | 版本号 | 更新人 | 审核人

## 原材料特性
原材料特殊特性清单
客户名称 | 雷诺 | 项目名称 | RG4F1 GEA |  | 编制 |  | 会签 | 审核
零件名称 | SPOILER-FR LH WH SHIELD气坝前左(PHEV/HEV) | 零件号 | CP260610001 |  |  |  | AQE： | 质量经理：
图纸号 | CP260610001 | 提交日期 | 2026.6 |  |  |  | SIE： | SIE经理：
[7 empty] | 项目工程师： | 项目经理：
序号 | 特性特性 | 特性类别 | 项目件标准（写明公差） | 测试设备、工具 | 量产件标准（写明公差） | 测试数量 | 特性来源 | 备注
1 | 橡胶基材 | 安全特性 | 汽车内饰专用橡胶（EPDM/TPE/TPV），符合强度 / 耐热 / 缓冲要求 | 材料试验机 | 同项目件 | 每来料批次 3pcs | 图纸 | 结构缓冲性能 | 深远提供材料商相关报告，由金榕完成实验
2 | VOC / 气味 / 雾化 | 法规特性 | 同成品环保限值要求 | VOC / 气味 / 雾化仪 | 同项目件 | 每来料批次 3pcs | DVP | 环保前置控制
3 | 禁限用物质 | 法规特性 | 同成品法规要求 | 成分分析仪 | 同项目件 | 每来料批次 1pcs | DVP | 合规前置控制
4 | 阻燃性能 | 安全特性 | 同成品防火要求 | 阻燃测试仪 | 同项目件 | 每来料批次 3pcs | DVP | 材料防火
5 | 橡胶硬度 / 拉伸性能 | 重要特性 | 符合图纸硬度、拉伸强度、伸长率要求 | 拉力计 / 硬度计 | 同项目件 | 每来料批次 3pcs | 图纸 | 材料性能保障
6 | 耐老化性能 | 重要特性 | 耐热 / 耐候老化后性能无衰减 | 老化试验箱 | 同项目件 | 每来料批次 3pcs | DVP | 材料耐久
7
更新履历
更新日期 | 更新内容 |  |  |  |  | 版本号 | 更新人 | 审核人

## 过程特性
过程特殊特性清单
客户名称 | 雷诺 | 项目名称 | RG4F1 GEA |  | 编制 |  | 会签 | 审核
零件名称 | SPOILER-FR LH WH SHIELD气坝前左(PHEV/HEV) | 零件号 | CP260610001 |  |  |  | AQE： | 质量经理：
图纸号 | CP260610001 | 提交日期 | 2026.6 |  |  |  | 工艺工程师： | 工艺经理：
[7 empty] | 项目工程师： | 项目经理：
序号 | 特性特性 | 特性类别 | 项目件标准（写明公差） | 测试设备、工具 | 量产件标准（写明公差） | 测试数量 | 特性来源 | 备注
1 | 橡胶注塑 / 硫化参数 | 重要特性 | 温度 / 压力 / 时间 / 冷却按工艺文件执行 | 硫化机 / 注塑机监控 | 同项目件 | 每模次实时监控 | 工艺 | 成型稳定 | 巡检
2 | 尺寸管控 | 关键特性 | 定位 / 外形尺寸 100% 全检，公差 ±1.0mm | 三坐标 / 卡尺 | 同项目件 | 半年检+巡检 | 图纸 | 装配精度保障 | 半年检+巡检
3 | 外观全检 | 重要特性 | 按成品外观标准执行 | 目视 / 检具 | 同项目件 | 全检 100% | 图纸 + DVP | 客户验收 | 全检
4 | 装配定位检测 | 重要特性 | 对位准确、卡接牢固、无松动 | 工装 / 卡尺 | 同项目件 | 巡检 | 图纸 | 装车匹配 | 巡检
5 | 标识管控 | 重要特性 | 标识清晰、位置正确 | 目视 | 同项目件 | 全检 100% | 图纸 | 追溯合规 | 全检
6 | 环保过程检测 | 法规特性 | VOC / 气味 / 禁限物按标准抽检 | 对应测试仪 | 同项目件 | 由金榕完成，深远提供样件 | DVP | 合规控制 | 抽检
更新履历
更新日期 | 更新内容 |  |  |  |  | 版本号 | 更新人 | 审核人

## 常规 (hidden)
产品特殊特性清单 List of Special Characteristics of Products
项目&车型名称 Project&Model Name | X1325 | 零件名称 Part Name | FLOOR-TRUNK ADDITIONAL | 零件号 Part Number | 745148088R |  | 设计工程负责人签字&日期 Design Engineering Signature&Date |  |  | 设计质量负责人签字&日期 Design Quality Signature&Date
设计公司名称 Design Company Name | 上海金榕汽车部件有限公司 Jinrong(SH)Automotive Parts Corp.,ltd. | 图纸号 Drawing Number | 745148088R |  | 03 |  | 供应商工程负责人签字&日期 Supplier Engineering Signature&Date | 2025-06-15 |  | 供应商质量负责人签字&日期 Supplier Quality Signature&Date | 2025-06-15
供应商名称&代码 Supplier Name&Code | 420962 | 提交日期 Submission Date | 2024-12-16 | 提交版本 Submission Version | 03 |  | 客户工程负责人签字&日期（如需要） Customer Engineering Signature&Date(If needed) |  |  | 客户质量负责人签字&日期 （如需要） Customer Quality Signature&Date(If needed)
序号 Number | 零件名称 Part Name | 产品特性名称 Special Characteristics Name | 产品特性&公差要求 Product Features&Tolerance Requirements |  | 特性标识 Identification | 图纸标识要求 Drawing Identification Requirements | PPK或CPK要求 PPK or CPK Requirements | 工序 Process | 测量方式 Measurement Method | 检验或试验频次 Inspection or Testing Frequency | 统计控制或防错或其他 Statistical Control or Error Prevention or Other Measures | 备 注 Notes
1 | FLOOR-TRUNK ADDITIONAL | 可回收性 Recyclability | 符合2009/1/EC规定的回收和可恢复性标准 Compliant with recovery and recyclability standards defined in 2009/1/EC | 法规Regulations | CC |  | / | 型式试验 Type test | 第三方实验(奎恩) Third-party Lab | 1次/年 1 time/year
2 | FLOOR-TRUNK ADDITIONAL | 禁用物 Restricted Substances Compliant with restricted substance requirements of EU 2011/65/EU and IEC62321-MEET | 符合欧盟2011/65/EU和IEC62321-MEET禁用物要求 Compliant with restricted substance requirements of EU 2011/65/EU and IEC62321-MEET | 法规Regulations | CC |  | / | 型式试验 Type test | 第三方实验(奎恩) Third-party Lab | 1次/年 1 time/year
3 | FLOOR-TRUNK ADDITIONAL | 阻燃性 Flame Retardancy | 符合GB 8410-2019可燃性法规 Compliant with flammability regulations GB 8410-2019 | 安全&法规Security&Regulations | CC |  | / | 型式试验 Type test | 燃烧试验箱 Combustion Test Chamber | 1次/每季度 1 time/quarter
4 | FLOOR-TRUNK ADDITIONAL | VOC | 符合ISO12219规定的VOC限制值要求 Compliant with VOC limit requirements specified in ISO12219 | 法规Regulations | CC |  | / | 型式试验 Type test | 第三方实验(奎恩) Third-party Lab | 1次/年 1 time/year
5 | FLOOR-TRUNK ADDITIONAL | 气味 Odor | 符合VDA270@65气味水平法规要求 Compliant with odor level regulation VDA270@65 | 法规Regulations | CC |  | / | 进料检验 Incoming Inspection | 高低温试验箱 Temperature & Humidity Chamber | 1次/批次 1 time/batch
6 | FLOOR-TRUNK ADDITIONAL | 雾化 Fogging | 符合DIN75201-2011雾化要求 Compliant with fogging requirements DIN75201-2011 | 安全&法规Security&Regulations | CC |  | / | 型式试验 Type test | 雾化试验箱 Fogging Test Chamber | 1次/年 1 time/year
7 | FLOOR-TRUNK ADDITIONAL | 剥离力（毯面包覆24h后） Peel Strength (after 24h carpet fabric lamination) | ≥875/m | 重要特性 Significant Character | SC |  | / | 成品检验 Finished Product Inspection | 万能拉力计 Universal Tensile Tester | 1次/每季度 1 time/quarter
8 | FLOOR-TRUNK ADDITIONAL | 裁刀深度 Cutting Blade Depth | 0.1-0.45s | 重要特性 Significant Character | SC |  | / | 裁切Cutting | 控制面板 Control Panel | 1次/天 1 time/day
9 | FLOOR-TRUNK ADDITIONAL | 上升高度 Lifting Height | 0.5-1.2s | 重要特性 Significant Character | SC |  | / | 裁切Cutting | 控制面板 Control Panel | 1次/天 1 time/day
10 | FLOOR-TRUNK ADDITIONAL | 气压 Air Pressure | 4-6Bar | 重要特性 Significant Character | SC |  | / | 面料喷胶 Fabric glue spraying | 目测气压表 Visual Pressure Gauge | 1次/天 1 time/day
11 | FLOOR-TRUNK ADDITIONAL | 主机温度 Main machine temperature | 170±10℃ | 重要特性 Significant Character | SC |  | / | 面料喷胶 Fabric glue spraying | 控制面板 Control Panel | 1次/天 1 time/day
12 | FLOOR-TRUNK ADDITIONAL | 胶管温度 Hose temperature | 160±10℃ | 重要特性 Significant Character | SC |  | / | 面料喷胶 Fabric glue spraying | 控制面板 Control Panel | 1次/天 1 time/day
13 | FLOOR-TRUNK ADDITIONAL | 胶枪温度 Glue gun temperature | 170±10℃ | 重要特性 Significant Character | SC |  | / | 面料喷胶 Fabric glue spraying | 控制面板 Control Panel | 1次/天 1 time/day
14 | FLOOR-TRUNK ADDITIONAL | 喷胶克重 Spray Adhesive Weight | 30±5g | 重要特性 Significant Character | SC |  | / | 面料喷胶 Fabric glue spraying | 电子秤 Electronic Scale | 每班 首件、末件 巡检/2小时1次 Per Shift First, Last Piece Patrol / Every 2 hours
15 | FLOOR-TRUNK ADDITIONAL | 气压 Air Pressure | 13±2MPA | 重要特性 Significant Character | SC |  | / | 面料包覆 Fabric Lamination | 目测气压表 Visual Pressure Gauge | 1次/天 1 time/day
16 | FLOOR-TRUNK ADDITIONAL | 保压时间 Pressure Holding Time | 25±2s | 重要特性 Significant Character | SC |  | / | 设备保压 Fabric Lamination | 控制面板 Control Panel | 1次/天 1 time/day
17 | FLOOR-TRUNK ADDITIONAL | 温度 Temperature | 35±5℃ | 重要特性 Significant Character | SC |  | / | 设备保压 Fabric Lamination | 控制面板 Control Panel | 1次/天 1 time/day
18 | FLOOR-TRUNK ADDITIONAL | 保压时间 Pressure Holding Time | 13±2s | 重要特性 Significant Character | SC |  | / | 机压保压 Machine pressure holding | 控制面板 Control Panel | 1次/天 1 time/day
19 | FLOOR-TRUNK ADDITIONAL | 压力 Air Pressure | 10±2Mpa | 重要特性 Significant Character | SC |  | / | 机压保压 Machine pressure holding | 目测气压表 Visual Pressure Gauge | 1次/天 1 time/day
一.操作指导Operation guidance：
1.标识说明Identification Description
2D图纸标识 2D Drawing Identification |  |  |  | 其他标识 Other Identifiers
|  |  |  | CC | SC
安全&法规 Security&Regulations | 法规 Regulations | 安全 Security | 重要特性 Significant Character | 关键特性 Critical Character | 重要特性 Significant Character | 过程能力指数 Complex Process Capability index | 过程性能指数 Complex Process Capability index
2.标识对应关系Identification correspondence relationship
DFMEA严重度 DFMEA Severity | 特性类别 Classification | 特性标识 Identification | 2D图纸标识 2D Drawing Identification
9~10 | 安全&法规 Security&Regulations | CC
| 法规 Regulations | CC
| 安全 Security | CC
| FO | CC
| UCEps | CC | TBD
7~8 | 重要特性 Significant Character | SC
| F1 | SC
𝐶_𝑝𝑘≥1.33
𝑝_𝑝𝑘≥1.67

## KPC(前门门框加强板） (2) (hidden)
前门钣金总成 产品特殊特性清单
Number 序号 |  | Name/名称 |  |  |  | Special Product Characteristic/产品特殊特性 |  |  |  | Special characteristic category 特殊特性类别 | 供应商特殊特性类别 | Remark/备注
[6 empty] | Chaiacterization/特性描述 |  | Characteristic value/特性值
1 |  | 前门门框加强板 |  |  |  | 有毒有害物质限量 |  | 1、产品中有毒有害物质应符合《GWT A A82-01:2017-11》附录A中国内市场的规定； 2、附表A中所有所有限制类型标记有“申报”的物质，如果有意使用，均需通过CAMDS系统进行申报，申报要求见《GWT A A82-01:2017-11》标准中附录C。 |  | <A> |  | GWT A A82-01:2017-11 《汽车产品中有毒有害物质限量要求》
2 | [5 empty] | 垂直曲面方向轮廓度 |  | ±0.7mm |  | <A>
3 | [5 empty] | 曲面延伸方向轮廓度 |  | ±0.7mm |  | <A>
4 | [5 empty] | Homologation not obtained within the deadline 不符合ELV法规 |  | ELV Requirement要求: Respect of ELV regulations 遵守ELV规章 |  | <A> |  | Regulation requirements 法规要求
5 | [5 empty] | Does not meet recycling standards 不符合回收要求 |  | To meet the requirements of Recycling & Recoverability-UN Regulation No. 2005/64/EC 满足回收利用要求 |  | <A> |  | Regulation requirements 法规要求
6 | [5 empty] | Prohibition & Restriction of substances is not good 禁止和限制物质不合格 |  | To meet the requirements of restricted and prohibited substances EU 2011 65&IEC 62321 满足禁限物质法规 |  | <A> |  | Regulation requirements 法规要求
7 | [5 empty] | Affect the health of passengers and cause odor deformation 危害乘客健康，导致异味和变形 |  | To meet the requirements of Persistent Organic Pollutants 2019/1021/EU 满足持久性有机物污染物法规 |  | <A> |  | Regulation requirements 法规要求
[6 empty] | 编 制 | 会 签 |  | 第 1 张 |  | 整车型号：
校 对
审 核
[6 empty] | 标准化 |  |  | 共 5 张 |  | RENAULT AMPERE
标记 | 处数 |  | 更改文件号 | 签 名 | 日 期 | 批 准
前门钣金总成 产品特殊特性清单
Number 序号 |  | Name/名称 |  |  |  | Special Product Characteristic/产品特殊特性 |  |  |  | Special characteristic category 特殊特性类别 | 供应商特殊特性类别 | Remark/备注
[6 empty] | Chaiacterization/特性描述 |  | Characteristic value/特性值
8 |  | 前门门框加强板 |  |  |  | 抗拉强度 |  | 260-350 Mpa |  | <A> |  | GWT A A82-01:2017-11 《汽车产品中有毒有害物质限量要求》
9 | [5 empty] | 屈服强度 |  | (120～180)Mpa |  | <A> |  | Q/CC SY0242-2014 《侧面60度角度碰撞试验方法》
10 | [5 empty] | 料厚要求 |  | (0.65±0.05)mm |  | <A> |  | GWT A A61-01:2017-06 《整车防锈 技术条件》
11 | [5 empty] | 面轮廓度 |  |  |  | <A>
12 | [5 empty] | 修边公差 |  |  |  | <A>
13 | [5 empty] | 钣金材料最大减薄量 |  | ≤材料厚度的20% |  | <A>
14 | [5 empty] | 镀锌层重量（(g/m2)/(g/m2)） |  | 50/50 |  | <A>
[6 empty] | 编 制 | 会 签 |  | 第 2 张 |  | 整车型号：
校 对
审 核
[6 empty] | 标准化 |  |  | 共 5 张 |  | RENAULT AMPERE
标记 | 处数 |  | 更改文件号 | 签 名 | 日 期 | 批 准
前门钣金总成 产品特殊特性清单
Number 序号 |  | Name/名称 |  |  |  | Special Product Characteristic/产品特殊特性 |  |  |  | Special characteristic category 特殊特性类别 | 供应商特殊特性类别 | Remark/备注
[6 empty] | Chaiacterization/特性描述 |  | Characteristic value/特性值
15 |  | 前门门框加强板 |  |  |  | 定位孔1 Positioning Hole |  | ⌀8+0.2/-0.05（mm） |  | <B>
16 | [5 empty] | 定位孔2 Assisted Positioning Hole |  | ⌀8+0.2/-0.05×12+0.2/-0.05（mm） |  | <B>
[6 empty] | 图样示例 | [5 empty] | 说明
[6 empty] | 编 制 | 会 签 |  | 第 4 张 |  | 整车型号：
校 对
审 核
[6 empty] | 标准化 |  |  | 共 5 张 |  | RENAULT AMPERE
标记 | 处数 |  | 更改文件号 | 签 名 | 日 期 | 批 准
Number 序号 |  | Name/名称 |  |  |  | Special Product Characteristic/产品特殊特性 |  |  |  | Special characteristic category 特殊特性类别 | 供应商特殊特性类别 | Remark/备注
[6 empty] | Chaiacterization/特性描述 |  | Characteristic value/特性值
17 |  | 前门门框加强板 |  |  |  | 工艺孔1 FABRICATION HOLE |  | ⌀4.2+0.5/0.×30+0.5/0（mm） |  | <B>
18 | [5 empty] | 工艺孔2 FABRICATION HOLE |  | ⌀4.2+0.5/0.×30+0.5/0（mm） |  | <B>
19 | [5 empty] | 工艺孔3 FABRICATION HOLE |  | ⌀4.2+0.5/0.×30+0.5/0（mm） |  | <B>
[6 empty] | 工艺孔4 FABRICATION HOLE |  | ⌀4.2+0.5/0.×30+0.5/0（mm） |  | <B>
[6 empty] | 工艺孔5 FABRICATION HOLE |  | ⌀4.2+0.5/0.×30+0.5/0（mm） |  | <B>
[6 empty] | 图样示例 | [5 empty] | 说明
[6 empty] | 编 制 | 会 签 |  | 第 5 张 |  | 整车型号：
校 对
审 核
[6 empty] | 标准化 |  |  | 共 5 张 |  | RENAULT AMPERE
标记 | 处数 |  | 更改文件号 | 签 名 | 日 期 | 批 准
定位孔1
x=500.5
y=-776
z=657
定位孔4
x=1378
y=-807
z=657.5
工艺孔1
x=601.686
y=-773.933
z=696.378
工艺孔3
x=941.325
y=-778.899
z=711.669
工艺孔4
x=1111.197
y=-778.573
z=718.527
工艺孔2
x=771.488
y=-777.354
z=702.277
工艺孔5
x=1301.087
y=-776.359
z=725.732